## 黃光CT總表
[8 empty] | (片材寬幅103mm) |  |  | (片材寬幅84mm)
|  | 片材長邊尺寸 (mm) mm | 240 |  | 每片顆數 | 548 |  | 每片顆數 | 1860 |  | 每片顆數 | 1298
|  | 片材間隔(mm) | 50 |  | 每Lot片數 | 8 |  | 每Lot片數 | 10 |  | 每Lot片數 | 10
[5 empty] | 9008028428 (工藝-40) |  |  | MHUN12AD03SEC (工藝UP-32) |  |  | MHUN12AD01SG (工藝UP-15)
島 | 對應 設備編碼 | 製程名稱 | 設備 數量 | 製程條件 | C/T (sec/片) | 片數 | C/T (min/lot) | C/T (sec/片) | 片數 | C/T (min/lot) | C/T (sec/片) | 片數 | C/T (min/lot) | 已貢獻產能 對策 | 未貢獻產能 對策
壓合島 | SM0053 SM0014 SM0006 Die Bond新機 (1抵2舊機) | D/B-IC D/B | 5 | uPOL: 0.55sec/顆 | 0 | 0 | 0 | 1023 | 10 | 170.5 | 713.9 | 10 | 118.9833
| LF0003 | ABF film- 膠材對壓 | 1 | 入料段傳送10sec #13第一段真空+壓合60sec/4片 (大基板) #13第一段真空+壓合60sec/5片 (小基板) | 17.5 | 8 | 2.333333 | 17.5 | 10 | 2.916667 | 14 | 10 | 2.333333
|  | ABF-film 壓合 |  | 入料段傳送10sec #15第一段真空+壓合200sec/4片 (大基板) #15第一段真空+壓合200sec/5片 (小基板) | 52.5 | 8 | 7 | 52.5 | 10 | 8.75 | 42 | 10 | 7
| OV0750 OV0751 OV0752 OV0789 OV0673 OV1237 OV1238 | Half Cure | 3 | 120min/8Lot | 112.5 | 8 | 15 |  |  |  | 90 | 8 | 12
|  | ABF-Half & Full Cure | [5 empty] | 240 | 10 | 40
|  | Pre+Full cure |  | 270min/8Lot | 253.125 | 8 | 33.75 | 202.5 | 10 | 33.75 | 202.5 | 8 | 27
| DR0026 DR0009 | LASER打孔 | 2 |  | 38.5 | 8 | 5.2 | 101.5 | 10 | 16.91667 | 58 | 10 | 9.666667 |  | 1.日立雷射與1F FPC三菱雷射置換(可行性:???) 2.對位孔製程ECRS(可行性:???)
| DL0017 DS0003 | 去膠渣-CF4 plasma | 1.5 | DL0017：15min/lot ，雙面作業 備機: DS0003(馗鼎)：10.2min/0.5lot | 112.5 | 8 | 15 | 90 | 10 | 15 | 90 | 10 | 15 | 1.舊機 DL0017 完成更換鋁電極 : 提升咬蝕效率，CT 100→75sec/片 2.馗鼎自動線 DS0003 完成特氣安裝 (O2、CF4、Ar、N2)
濺鍍島 | CL0201 | 酸洗 | 1 | 速率0.3~0.7 m/min | 24.85714 | 8 | 3.314286 | 24.85714 | 10 | 4.142857 | 24.85714 | 10 | 4.142857
| CL0200 | 粗化 | 1 | 速率 0.9m/min | 19.33333 | 8 | 2.577778 | 19.33333 | 10 | 3.222222 | 19.33333 | 10 | 3.222222
| OV0036 | 粗化烘烤 | 1 | 95~105℃, 10min/8Lot | 9.375 | 8 | 1.25 | 7.5 | 10 | 1.25 | 7.5 | 10 | 1.25
| OV0036 | ABF壓合預烘 |  | 10min/8Lot | 9.375 | 8 | 1.25 |  |  |  | 7.5 | 10 | 1.25
| OV1239 OV1240 | 酸洗烘烤 |  | (酸洗後Sputter) 105℃~115℃, 20min/4Lot | 37.5 | 8 | 5 | 30 | 10 | 5 | 30 | 10 | 5
| OV0036 |  |  | 95~105℃, 10min/8Lot | 9.375 | 8 | 1.25 | 7.5 | 10 | 1.25 | 7.5 | 10 | 1.25
| SP0043 SP0004 | 著膜 | 3 | Cu靶材更換週期: 430 lots 更換時間 12hr/次 45min/18片 | 181.3081 | 8 | 24.17442 | 145.0465 | 10 | 24.17442 | 145.0465 | 10 | 24.17442
線路島 | LF0014 | 乾膜壓合 | 1 | #10 入料段傳送10sec 抽真空20sec 大氣加壓60sec 90sec/4片(大基板)、90sec/5片(小基板) | 22.5 | 8 | 3 | 22.5 | 10 | 3.75 | 18 | 10 | 3
|  |  |  | #19 (大基板RDL2) 入料段傳送10sec 抽真空20sec 大氣加壓80sec 110sec/4片(大基板) |  |  |  | 27.5 | 10 | 4.583333
| 曝光新機 | 曝光 | 1 | 線路層(乾膜) | 5.2 | 8 | 0.6933333 | 5.2 | 10 | 0.8666667 | 5.2 | 10 | 0.8666667
| EX0044 |  |  | 防焊層(綠漆) | 78 | 8 | 10.4 | 78 | 10 | 13 | 78 | 10 | 13
| DL0010 | O2 plasma (防焊層) | 1 | 單面作業 8.6 min/1 lot | 64.5 | 8 | 8.6 | 64.5 | 10 | 10.75 | 64.5 | 10 | 10.75
| DE0005 | 綠漆顯影 | 1 | 速率 1.5m/min | 11.6 | 8 | 1.546667 | 11.6 | 10 | 1.933333 | 11.6 | 10 | 1.933333
| DE0025 | 乾膜顯影 | 1 | #1 小料號84mm 速率 0.6m/min | 0 | 0 | 0 | 0 | 0 | 0 | 29 | 10 | 4.833333
|  |  |  | #4 uBMU 速率 0.38m/min | 45.78947 | 8 | 6.105263 | 0 | 0 | 0 | 0 | 0 | 0
|  |  |  | #5 103mm R0、R1雙面顯影 速率 1.0m/min | 0 | 0 | 0 | 17.4 | 10 | 2.9 | 0 | 0 | 0
| EX0028 | 全面曝光 | 1 | #1線路層 (劑量:70mj) | 11.25 | 8 | 1.5 | 0 | 0 | 0 | 0 | 0 | 0
|  |  |  | #2綠漆層 (劑量:1000mj) | 18.75 | 8 | 2.5 | 15 | 10 | 2.5 | 15 | 10 | 2.5
| PR0254 | 綠漆印刷 | 1 | 102sec/片 | 102 | 8 | 13.6 | 102 | 10 | 17 | 102 | 10 | 17
| OV0750 OV0751 OV0752 OV0789 OV0673 OV1237 OV1238 | SM硬烤 | 3 | 160℃, 100min/8Lot | 93.75 | 8 | 12.5 | 75 | 10 | 12.5 | 75 | 10 | 12.5 |  | 印刷後固化流程簡化
|  | SM軟烤 |  | 85℃, 40min/8Lot | 37.5 | 8 | 5 | 30 | 10 | 5 | 30 | 10 | 5
| OV0038 | 曝後烤 |  | 95℃, 10min/8Lot | 9.375 | 8 | 1.25 | 7.5 | 10 | 1.25 | 7.5 | 10 | 1.25 |  | 鏈條式烘烤爐
| OV0038 | 顯後烤 |  | 95℃, 5min/8Lot | 4.6875 | 8 | 0.625 | 3.75 | 10 | 0.625 | 3.75 | 10 | 0.625
電鍍島 | DL0027 | 馗鼎O2 plasma_DL0027 | 2 | (RDL、Cu柱電鍍前) 雙面作業 70 sec/ 0.5 lot | 17.5 | 8 | 2.333333 | 14 | 10 | 2.333333 | 14 | 10 | 2.333333 | ※Auto模式只能做uBMU Via-1 / RDL-1 其餘層別有折片；手動模式都可以
| DL0026 | 馗鼎O2 plasma_DL0026 |  | (銅蝕刻前) 雙面作業 #12程式 80 sec/ 0.5 lot | 20 | 8 | 2.666667 | 16 | 10 | 2.666667 | 16 | 10 | 2.666667 | ※只能做uPOL
| DL0024 DL0002 | 富臨O2 plasma_(備機) | 2 | 單面作業 12 min/1 lot | 90 | 8 | 12 | 72 | 10 | 12 | 90 | 10 | 12 | 完成閒置O2-plasma復機(DL0002)
| PL0084 | 電鍍Cu (龍門) | 1 | uBMU: RDL-1：4000 sec/5lot(雙批) RDL-2：4000 sec/5lot(雙批) RDL-3：4000 sec/5lot Cu柱：2800 sec/5lot(雙批) Upol(03SEC): (雙面電鍍,少R0) RDL-1：3300 sec/5lot RDL-2：3100 sec/5lot Cu柱：3600 sec/5lot Upol(01SG): RDL-1：3100 sec/5lot Cu柱：3600 sec/5lot | 58.75 | 8 | 7.833333 | 62.5 | 10 | 10.41667 | 33.5 | 10 | 5.583333
| ST0012 | 去膜 | 1 | 速率0.5~0.9m/min | 34.8 | 8 | 4.64 | 34.8 | 10 | 5.8 | 34.8 | 10 | 5.8
| ET0023 | Cu蝕刻 | 1 | #1 孔底清潔 速率 1.5m/min | 11.6 | 8 | 1.546667 | 11.6 | 10 | 1.933333 | 11.6 | 10 | 1.933333
|  |  |  | #2 綠漆後 速率 2.25m/min | 7.733333 | 8 | 1.031111 | 7.733333 | 10 | 1.288889 | 7.733333 | 10 | 1.288889
|  |  |  | #3 Seed layer清除 速率 0.65m/min | 26.76923 | 10 | 4.461538 | 26.76923 | 10 | 4.461538 | 26.76923 | 10 | 4.461538
| ET0026 | NiCr蝕刻 | 1 | 600sec/lot | 75 | 8 | 10 | 60 | 10 | 10 | 60 | 10 | 10
| PL0088 | NiAu | 1 | 720 sec/2片/槽*2槽 | 0 | 0 | 0 | 180 | 10 | 30 | 180 | 10 | 30
外觀島 | OV0680 (最近2-3個月 正逐步轉到新AOI) | AOI+複判(預設1次) | 1 |  | 42 | 8 | 5.6 | 48 | 10 | 8 | 48 | 10 | 8 |  | 建置AOI程式For 料號03SEC (佔uPOL需求70%)-驗證中
| VC0006 VC1041 (白光的外觀也會過帳於此機台) | Mylar疊層劃記 | 2 |  | 12.75 | 8 | 1.7 | 12.75 | 8 | 1.7 | 12.75 | 8 | 1.7 | 外觀檢OP:1→2
| VC0006 VC1041 (白光的外觀也會過帳於此機台) | 人工外觀檢查 | 2 |  | 85 | 8 | 11.33333 | 85 | 10 | 14.16667 | 85 | 10 | 14.16667 |  | 1.建置AOI程式For 料號03SEC (佔uPOL需求70%)
| TS0014 | 人工金相量測 | 1 |  | 48 | 8 | 6.4 | 38.4 | 10 | 6.4 | 38.4 | 10 | 6.4
| TS0145 TS0146 | Nikkon半自動尺寸量測 | 2 |  | 13.5 | 8 | 1.8 | 14.4 | 10 | 2.4 | 14.4 | 10 | 2.4 | 1.完成Nikkon #1量測機導入 | 1.Nikkon #2量測機 For 料號03SEC (佔uPOL需求70%)

## 設備加工上限
設備編號 | 設備名稱 | 設備別名 | MES端 禁止電腦進出站 | 機台處理 單次工單數量上限 (不含作業中) | 區域 | 備註
CL0022 | UP-CL-01-威保通-水平式-酸洗 | 威保通-酸洗 | v | 4 | 黃濕
CL0200 | UP-CL-02-營錡-水平式-粗化 | 營錡-粗化 | v | 4 | 黃乾
CL0201 | UP-CL-03-營錡-水平式-酸洗 | 營錡-酸洗 | v | 4 | 黃乾
DE0005 | UP-DE-01-登泰-水平式-顯影 | 登泰-顯影 | v | 4 | 黃乾
DE0025 | UP-DE-02-營錡-水平式-顯影 | 營錡-顯影 | v | 4 | 黃乾
DL0002 | UP-DL-07-富臨-筒槽式-O2-#5 | 富臨O2#5 | v | 1 | 黃濕
DL0010 | UP-DL-01-馗鼎-筒槽式-O2-#1 | 馗鼎O2#1 | v | 1 | 黃乾
DL0017 | UP-DL-02-馗鼎-水平式-CF4-#1 | 馗鼎CF4#1 | v | 1 | 黃乾
DL0024 | UP-DL-4-富臨-筒槽式-O2-#2 | 富臨O2#2 | v | 1 | 黃濕
DL0026 | UP-DL-05-馗鼎-水平式-O2-#3 | 馗鼎O2#3 | v | 1 | 黃濕
DL0027 | UP-DL-06-馗鼎-水平式-O2-#4 | 馗鼎O2#4 | v | 1 | 黃乾
DR0009 | UP-DR-02-日立-雙軸-#2 | 日立-雷射#2 |  | 1 | 黃乾
DR0026 | UP-DR-03-三菱-雙軸-#3 | 三菱-雷射#3 |  | 1 | 黃乾
DS0003 | UP-DL-07-馗鼎-水平式-CF4-#2 | 馗鼎CF4#2 |  | 1 | 黃濕
ET0023 | UP-ET-03-營錡-水平式-微蝕刻-#2 | 營錡-微蝕刻 | v | 4 | 黃濕
ET0024 | UP-ET-03-營錡-水平式-氯化鐵-#1 | 營錡-氯化鐵 | v | 4 | 黃濕
ET0026 | UP-ET-04-宇泰和-天車-鎳鉻蝕刻-#2 | 宇泰和-NiCr | v | 4 | 黃濕
EX0028 | UP-EX-01-台英-全面曝光 | 台英-曝光 | v | 1 | 黃乾
曝光新機 |  |  |  | 1 | 黃乾
EX0044 | UP-EX-03-川寶-直接成像-#2 | 川寶-曝光 | v | 1 | 黃乾
LF0003 | UP-LF-01-MEKI-真空壓膜-#1 | 仲博-ABF壓膜 | v | 2 | 黃乾
LF0014 | UP-LF-02-MEKI-真空壓膜-#2 | 仲博-乾膜壓膜 | v | 2 | 黃乾
OV0036 | UP-OV-02-鉅隆-N2烤箱#2-酸洗區 | 鉅隆-烤箱#2-酸洗區 | v | 8 | 黃乾
OV0037 | N2烤箱#3-濕區 | N2烤箱#3-濕區 | v | 8 | 黃乾
OV0038 | UP-OV-04-詠欣-N2烤箱#4-顯影區 | 詠欣-烤箱#4-顯影區 | v | 8 | 黃乾
OV0673 | 氮氣烤箱#3 | 鉅隆-氮氣烤箱#3 |  | 16 | 黃乾
OV0750 | UP-OV-11-鉅隆-N2烤箱#7-雷射區 | 鉅隆-N2烤箱#7-雷射區 | v | 8 | 黃乾
OV0751 | UP-OV-12-鉅隆-N2烤箱#8-雷射區 | 鉅隆-N2烤箱#8-雷射區 | v | 8 | 黃乾
OV0752 | UP-OV-13-鉅隆-N2烤箱#9-DB區 | 鉅隆-N2烤箱#9-DB區 | v | 8 | 黃乾
OV0789 | UP-OV-14-鉅隆-N2烤箱#10-顯影區 | 鉅隆-N2烤箱#10-顯影區 | v | 8 | 黃乾
OV1237 | UP-OV-21-泰琪-N2烤箱#2上-微影區 | 泰琪-N2烤箱#2上-微影區 | v | 4 | 黃乾 | 備機
OV1238 | UP-OV-22-泰琪-N2烤箱#2下-微影區 | 泰琪-N2烤箱#2下-微影區 | v | 4 | 黃乾 | 備機
OV1239 | UP-OV-23-泰琪-N2烤箱#4上-酸洗區 | 泰琪-N2烤箱#4上-酸洗區 | v | 4 | 黃乾
OV1240 | UP-OV-24-泰琪-N2烤箱#4下-酸洗區 | 泰琪-N2烤箱#4下-酸洗區 | v | 4 | 黃乾
PL0084 | UP-PL-05-宇泰和-天車-鍍銅-#2 | 宇泰和-鍍銅 | v | 1 | 黃濕
PL0088 | UP-PL-06-宇泰和-手動槽-掛鍍鎳金-#4 | 宇泰和-NiAu |  | 1 | 黃濕
PR0254 | UP-PR-04-DEK-網版-綠漆印刷機(舊機)-#1 | DEK-綠漆印刷 | v | 1 | 黃乾
SM0006 | UP-SM-01-久元-Die Bond#1 | 久元-Die Bond#1 |  | 1 | 黃乾
SM0014 | UP-SM-03-久元-Die Bond#2 | 久元-Die Bond#2 |  | 1 | 黃乾
SM0053 | UP-SM-04-久元-Die Bond#3 | 久元-Die Bond#3 |  | 1 | 黃乾
DB新機 |  |  |  | 1 | 黃乾
SP0004 | UP-SP-03-富臨-INLINE-#3 | 富臨-Sputter #3 | v | 2 | 黃乾
SP0043 | UP-SP-04-富臨-INLINE-#4 | 富臨-Sputter #4 | v | 2 | 黃乾
ST0012 | UP-ST-02-營錡-水平式-去膜 | 營錡-去膜 | v | 4 | 黃濕
TE0109 | UP-TE-02-乾坤-自動貼膠機#2 | 乾坤-貼膠機#2 | v | 4 | 黃乾
TS0145 | UP-TS-07-Nikon-線外量測-#1 | Nikon-線外量測-#1 |  | 1 | 黃乾
VC1548 | UP-VC-康代-AOI外觀檢測機-借 | 康代-AOI |  | 1 | 黃乾
SP0006 | UP-SP-01-富臨-INLINE-#1 | 富臨-Sputter #1 | v | 2 | 1F | 備機，主管同意才可放行作業
SP0002 | UP-SP-02-富臨-INLINE-#2 | 富臨-Sputter #2 | v | 2 | 1F | 備機，主管同意才可放行作業

## 2代-03SEC CT (2+2)
產品別 | 工藝編號 | 製程編號 | 製程名稱 | 站點(線) | Cycle Time (min/lot/台) | 機台數
UP | UP-32 | UPDB002 | D/B-IC D/B | DB | 14.4264 | 9
UP | UP-32 | UPBO003 | B-ABF 粗化 | 粗化 | 12.11556 | 1
UP | UP-32 | UPLM010 | ABF film- 膠材對壓 | 壓膜 | 7.4 | 2
UP | UP-32 | UPLM011 | B-ABF-film 壓合 | 壓膜 | 7.4 | 2
UP | UP-32 | UPOV104 | ABF-Half & Full Cure | 壓膜 | 12.37994 | 3
UP | UP-32 | UPLA012 | B-VIA1-LASER打孔 | 壓膜 | 12.07238 | 2
UP | UP-32 | UPDR004 | VIA-film Laser 去膠渣-CF4 plasma | 壓膜 | 13.33333 | 3
UP | UP-32 | UPCL022 | A,B Desmear-水平酸洗 | 蝕刻清洗 | 11.1581 | 3
UP | UP-32 | UPET016 | Desmear-Cu蝕刻 | 蝕刻清洗 | 8.948571 | 1
UP | UP-32 | UPMS053 | B-Desmear-厚度孔徑量測 | 外觀量測 | 4.666667 | 8
UP | UP-32 | UPSC038 | B-Desmear-AOI外觀檢查 | 外觀量測 | 12.16667 | 4
UP | UP-32 | UPCL001 | RDL-0-酸洗 | 酸洗 | 11.1581 | 3
UP | UP-32 | UPCL004 | B-RDL-1-酸處理 | 酸洗 | 11.1581 | 3
UP | UP-32 | UPSP006 | A-RDL0-著膜 #2 | Seed layer | 13.33333 | 3
UP | UP-32 | UPPLXXX | B-RDL1-化銅 | Seed layer | 8.16 | 2
UP | UP-32 | UPLM050 | RDL-1-乾膜壓合-103 | 微影 | 3.908 | 1
UP | UP-32 | UPEX031 | (R)A-RDL0-A面曝光 | 微影 | 10.27556 | 1
UP | UP-32 | UPEX005 | (R)B-RDL-1-B面曝光 | 微影 | 10.27556 | 1
UP | UP-32 | UPDE015 | R0&R1-顯影(雙面) | 微影 | 3.944 | 1
UP | UP-32 | UPPL026 | RDL-1-雙面電鍍Cu-103 | 掛鍍銅 | 12.51389 | 1
UP | UP-32 | UPET017 | AB-RDL1-NiCr蝕刻 | 去膜/蝕刻 | 8.948571 | 1
UP | UP-32 | UPMS019 | B-RDL-1-尺寸量測 | 外觀量測 | 4.666667 | 8
UP | UP-32 | UPMS027 | A-RDL0-尺寸量測 | 外觀量測 | 4.666667 | 8
UP | UP-32 | UPSC049 | A-RDL0-AOI外觀檢查 | 外觀量測 | 12.16667 | 4
UP | UP-32 | UPCL012 | A-ABF-film 酸處理 | 酸洗 | 11.1581 | 3
UP | UP-32 | UPRO005 | ABF film- A面- 粗化 | 粗化 | 12.11556 | 1
UP | UP-32 | UPLM012 | A-ABF-film二次壓合 | 壓膜 | 7.4 | 2
UP | UP-32 | UPOV057 | ABF film- A面- Pre+Full cure | 壓膜 | 12.37994 | 3
UP | UP-32 | UPLA006 | A-VIA1-LASER打孔 | 壓膜 | 12.07238 | 2
UP | UP-32 | UPDR012 | A-ABF-film 去膠渣-CF4 plasma | 壓膜 | 13.33333 | 3
UP | UP-32 | UPCL003 | RDL-1-酸洗 | 酸洗 | 11.1581 | 3
UP | UP-32 | UPRO006 | B-Via-2-粗化 | 粗化 | 12.11556 | 1
UP | UP-32 | UPPR005 | B-Via-2-樹脂印刷 | 印刷 | 12.852 | 1
UP | UP-32 | UPOV021 | Via-2-軟烤 | 印刷 | 13.5 | 1
UP | UP-32 | UPEX032 | (R)B-Via-2-B面曝光 | 印刷 | 8.94 | 1
UP | UP-32 | UPDE008 | B-Via-2-顯影 | 印刷 | 4.176 | 1
UP | UP-32 | UPMS012 | B-Via-2尺寸量測 | 外觀量測 | 4.666667 | 8
UP | UP-32 | UPOV044 | B-Via-2-Oven硬化 | 印刷 | 11.25 | 3
UP | UP-32 | UPET015 | Desmear-Cu蝕刻 | 蝕刻清洗 | 8.948571 | 1
UP | UP-32 | UPMS052 | A-Desmear-厚度孔徑量測 | 外觀量測 | 4.666667 | 8
UP | UP-32 | UPSC035 | A-Desmear-AOI外觀檢查 | 外觀量測 | 12.16667 | 8
UP | UP-32 | UPSC059 | B-Via2-AOI外觀檢查 | 外觀量測 | 12.16667 | 8
UP | UP-32 | UPCL006 | RDL-2-酸洗 | 酸洗 | 11.1581 | 3
UP | UP-32 | UPPLXXX | A-RDL1、B-RDL2-化銅 | Seed layer | 8.16 | 2
UP | UP-32 | UPLM051 | RDL-2-乾膜壓合-103 | 微影 | 3.908 | 1
UP | UP-32 | UPEX003 | (R)A-RDL-1-A面曝光 | 微影 | 10.27556 | 1
UP | UP-32 | UPEX033 | (R)B-RDL-2-B面曝光 | 微影 | 10.27556 | 1
UP | UP-32 | UPDE013 | RDL-2-顯影(雙面) | 微影 | 3.944 | 1
UP | UP-32 | UPPL019 | RDL-2-雙面電鍍Cu | 掛鍍銅 | 12.51389 | 1
UP | UP-32 | UPET002 | RDL-1-Cu蝕刻 | 去膜/蝕刻 | 8.948571 | 1
UP | UP-32 | UPMS018 | A-RDL-1-尺寸量測 | 外觀量測 | 4.666667 | 8
UP | UP-32 | UPMS026 | B-RDL-2-尺寸量測 | 外觀量測 | 4.666667 | 8
UP | UP-32 | UPSC039 | A-RDL1-AOI外觀檢查 | 外觀量測 | 12.16667 | 4
UP | UP-32 | UPCL007 | A-SM-酸處理 | 酸洗 | 11.1581 | 3
UP | UP-32 | UPRO003 | A-SM-粗化 | 粗化 | 12.11556 | 1
UP | UP-32 | UPPR002 | A-SM-樹脂印刷 | 印刷 | 12.852 | 1
UP | UP-32 | UPOV027 | A-SM-軟烤 | 印刷 | 13.5 | 1
UP | UP-32 | UPEX011 | (R)A-SM-A面曝光 | 印刷 | 8.94 | 1
UP | UP-32 | UPDE006 | A-SM-顯影 | 印刷 | 4.176 | 1
UP | UP-32 | UPMS022 | A-SM-尺寸量測 | 外觀量測 | 5.5 | 8
UP | UP-32 | UPOV028 | A-SM-Oven硬化 | 印刷 | 11.25 | 3
UP | UP-32 | UPCL008 | B-SM-酸處理 | 酸洗 | 11.1581 | 3
UP | UP-32 | UPRO004 | B-SM-粗化 | 粗化 | 12.11556 | 1
UP | UP-32 | UPPR003 | B-SM-樹脂印刷 | 印刷 | 12.852 | 1
UP | UP-32 | UPOV030 | B-SM-軟烤 | 印刷 | 13.5 | 1
UP | UP-32 | UPEX028 | (R)B-SM-B面曝光 | 印刷 | 8.94 | 1
UP | UP-32 | UPDE007 | B-SM-顯影 | 印刷 | 4.176 | 1
UP | UP-32 | UPMS023 | B-SM-尺寸量測 | 外觀量測 | 5.5 | 8
UP | UP-32 | UPOV031 | B-SM-Oven硬化 | 印刷 | 11.25 | 3
UP | UP-32 | UPET011 | SM-Cu蝕刻 | 蝕刻清洗 | 1.031111 | 1
UP | UP-32 | UPCL013 | B-Cu-酸處理 | 酸洗 | 11.1581 | 3
UP | UP-32 | UPPL024 | Cu柱雙面電鍍-103 | 掛鍍銅 | 12.51389 | 1
UP | UP-32 | UPMS011 | B-Cu-尺寸量測 | 外觀量測 | 5.5 | 8
UP | UP-32 | UPMS030 | A-Cu-尺寸量測 | 外觀量測 | 5.5 | 8
UP | UP-32 | UPCL028 | NiAu-水平酸洗 | 酸洗 | 11.1581 | 3
UP | UP-32 | UPPL023 | 雙面電鍍NiAu-103 | 掛鍍金 | 3 | 1
UP | UP-32 | UPMS036 | NiAu-厚度量測 | 外觀量測 | 15 | 1
UP | UP-32 | UPSC041 | B-NiAu-AOI外觀檢查 | 外觀量測 | 12.16667 | 4
UP | UP-32 | UPCL010 | SMT-酸處理 | 酸洗 | 11.1581 | 3

## 2代-01SG CT (1+1)
產品別 | 工藝編號 | 製程編號 | 製程名稱 | 站點(線) | Cycle Time (min/lot) | 機台數
UP | UP-15 | UPDB002 | D/B-IC D/B | DB | 14.4264 | 9
UP | UP-15 | UPBO002 | L/F粗化 | 粗化 | 12.11556 | 1
UP | UP-15 | UPLM023 | BUF-film對壓 | 壓膜 | 7.4 | 2
UP | UP-15 | UPLM030 | B-ABF-一次壓合 | 壓膜 | 7.4 | 2
UP | UP-15 | UPOV037 | ABF-Half & Full Cure | 壓膜 | 12.37994 | 3
UP | UP-15 | UPDR003 | B-ABF-film 去膠渣-CF4 plasma | 壓膜 | 13.33333 | 3
UP | UP-15 | UPCL012 | A-ABF-film 酸處理 | 酸洗 | 11.1581 | 3
UP | UP-15 | UPRO005 | ABF film- A面- 粗化 | 粗化 | 12.11556 | 1
UP | UP-15 | UPLM025 | A-BUF-BU-film二次壓合 | 壓膜 | 7.4 | 2
UP | UP-15 | UPOV048 | ABF film- B面- Pre+Full cure | 壓膜 | 12.37994 | 3
UP | UP-15 | UPLA006 | A-VIA1-LASER打孔 | 壓膜 | 12.07238 | 2
UP | UP-15 | UPLA012 | B-VIA1-LASER打孔 | 壓膜 | 12.07238 | 2
UP | UP-15 | UPDR004 | VIA-film Laser 去膠渣-CF4 plasma | 壓膜 | 13.33333 | 3
UP | UP-15 | UPCL022 | A,B Desmear-水平酸洗 | 蝕刻清洗 | 11.1581 | 3
UP | UP-15 | UPET016 | Desmear-Cu蝕刻 | 蝕刻清洗 | 11.26857 | 1
UP | UP-15 | UPMS017 | Desmear-厚度孔徑量測 | 外觀量測 | 4.666667 | 8
UP | UP-15 | UPSC038 | B-Desmear-AOI外觀檢查 | 外觀量測 | 12.16667 | 4
UP | UP-15 | UPCL004 | B-RDL-1-酸處理 | 酸洗 | 11.1581 | 3
UP | UP-15 | UPPLXXX | B-RDL1、A-RDL1-化銅 | Seed layer | 8.16 | 2
UP | UP-15 | UPLM035 | RDL-1-乾膜壓合(雙面) | 微影 | 3.908 | 1
UP | UP-15 | UPEX024 | B-RDL-1-B面曝光 | 微影 | 10.27556 | 1
UP | UP-15 | UPEX023 | A-RDL-1-A面曝光 | 微影 | 10.27556 | 1
UP | UP-15 | UPDE012 | RDL-1-顯影(雙面) | 微影 | 3.944 | 1
UP | UP-15 | UPPL018 | RDL-1-雙面電鍍Cu | 掛鍍銅 | 12.51389 | 1
UP | UP-15 | UPET002 | RDL-1-Cu蝕刻 | 去膜/蝕刻 | 11.26857 | 1
UP | UP-15 | UPMS046 | B-RDL-1-電性量測 | 外觀量測 | 4.666667 | 8
UP | UP-15 | UPMS019 | B-RDL-1-尺寸量測 | 外觀量測 | 4.666667 | 8
UP | UP-15 | UPMS018 | A-RDL-1-尺寸量測 | 外觀量測 | 4.666667 | 8
UP | UP-15 | UPSC047 | B-RDL1-AOI外觀檢查 | 外觀量測 | 12.16667 | 4
UP | UP-15 | UPCL007 | A-SM-酸處理 | 酸洗 | 11.1581 | 3
UP | UP-15 | UPRO003 | A-SM-粗化 | 粗化 | 12.11556 | 1
UP | UP-15 | UPPR002 | A-SM-樹脂印刷 | 印刷 | 12.852 | 1
UP | UP-15 | UPOV027 | A-SM-軟烤 | 印刷 | 13.5 | 1
UP | UP-15 | UPEX027 | A-SM-A面曝光 | 印刷 | 8.94 | 1
UP | UP-15 | UPDE006 | A-SM-顯影 | 印刷 | 4.176 | 1
UP | UP-15 | UPMS022 | A-SM-尺寸量測 | 外觀量測 | 5.5 | 8
UP | UP-15 | UPOV028 | A-SM-Oven硬化 | 印刷 | 11.25 | 3
UP | UP-15 | UPCL008 | B-SM-酸處理 | 酸洗 | 11.1581 | 3
UP | UP-15 | UPRO004 | B-SM-粗化 | 粗化 | 12.11556 | 1
UP | UP-15 | UPPR003 | B-SM-樹脂印刷 | 印刷 | 12.852 | 1
UP | UP-15 | UPOV030 | B-SM-軟烤 | 印刷 | 13.5 | 1
UP | UP-15 | UPEX013 | B-SM-B面曝光 | 印刷 | 8.94 | 1
UP | UP-15 | UPDE007 | B-SM-顯影 | 印刷 | 4.176 | 1
UP | UP-15 | UPMS023 | B-SM-尺寸量測 | 外觀量測 | 5.5 | 8
UP | UP-15 | UPOV031 | B-SM-Oven硬化 | 印刷 | 11.25 | 3
UP | UP-15 | UPET011 | SM-Cu蝕刻 | 蝕刻清洗 | 1.031111 | 1
UP | UP-15 | UPCL013 | B-Cu-酸處理 | 酸洗 | 11.1581 | 3
UP | UP-15 | UPPL015 | Cu柱雙面電鍍 | 掛鍍銅 | 12.51389 | 1
UP | UP-15 | UPMS011 | B-Cu-尺寸量測 | 外觀量測 | 5.5 | 8
UP | UP-15 | UPMS030 | A-Cu-尺寸量測 | 外觀量測 | 5.5 | 8
UP | UP-15 | UPCL028 | NiAu-水平酸洗 | 酸洗 | 11.1581 | 3
UP | UP-15 | UPPL014 | 雙面電鍍NiAu | 掛鍍金 | 3 | 1
UP | UP-15 | UPMS036 | NiAu-厚度量測 | 外觀量測 | 15 | 1
UP | UP-15 | UPSC041 | B-NiAu-AOI外觀檢查 | 外觀量測 | 12.16667 | 4
UP | UP-15 | UPCL010 | SMT-酸處理 | 酸洗 | 11.1581 | 3

## 03SEC CT (2+2)
產品別 | 工藝編號 | 製程編號 | 製程名稱 | 站點(線) | Cycle Time (min/lot) | WIP通過時間 (hr/lot) | 可用機台 | 可用機台 | 可用機台 | 可用機台 | 可用機台 | 可用機台 | 可用機台 | 可用機台 | 製程序號 | 製程時數 | Dummy站 | SAP參考CF站 | 當站必須出站 | 進站設定 | 進站群組 | 下站可提前進站 | 封裝 | 包裝 | Delivered | 啟用 | 建立日期 | 建立人員 | 修改日期 | 修改人員
UP | UP-32 | UPPA010 | L/F貼耐熱膠帶-103 | DB | 11 | 0.1 | 人工 | [7 empty] | 100 | 0 |  |  | Y | Y |  | N | N | N | N | Y | 2026-03-05 | 752102 | 2026-03-17 | 752102
UP | UP-32 | UPDB002 | D/B-IC D/B | DB | 170.5 | 2.3 | SM0053 | SM0014 | SM0006 | Die Bond新機 | Die Bond新機 |  |  |  | 200 | 2 |  |  | Y | Y |  | N | N | N | N | Y | 2026-03-05 | 752102 | 2026-03-05 | 752102
UP | UP-32 | UPMS001 | D/B-量測 | DB | 1.833333 | 0.1 | TS0145 | [7 empty] | 300 | 0 | DUMMY1 |  | Y | Y |  | N | N | N | N | Y | 2026-03-05 | 752102 | 2026-03-09 | 752102
UP | UP-32 | UPBO003 | B-ABF 粗化 | 粗化 | 3.222222 | 0.1 | CL0200 | [7 empty] | 2400 | 0 |  |  | Y | Y |  | N | N | N | N | Y | 2026-03-05 | 752102 | 2026-03-05 | 752102
UP | UP-32 | UPOV076 | ABF 粗化烘烤 | 粗化 | 1.25 | 0.2 | OV0036 | [7 empty] | 2500 | 0 |  |  | Y | Y |  | N | N | N | N | Y | 2026-03-05 | 752102 | 2026-03-05 | 752102
UP | UP-32 | UPLM010 | ABF film- 膠材對壓 | 壓膜 | 2.916667 | 0.1 | LF0003 | [7 empty] | 2600 | 0 |  |  | Y | Y |  | N | N | N | N | Y | 2026-03-05 | 752102 | 2026-03-05 | 752102
UP | UP-32 | UPLM011 | B-ABF-film 壓合 | 壓膜 | 8.75 | 0.2 | LF0003 | [7 empty] | 2700 | 0 |  |  | Y | Y |  | N | N | N | N | Y | 2026-03-05 | 752102 | 2026-03-05 | 752102
UP | UP-32 | UPOV104 | ABF-Half & Full Cure | 壓膜 | 40 | 2 | OV0750 | OV0751 | OV0752 | OV0789 | OV0673 | OV1237 | OV1238 |  | 2800 | 2 |  |  | Y | Y |  | N | N | N | N | Y | 2026-03-05 | 752102 | 2026-10-01 | 752102
UP | UP-32 | UPRM001 | ABF-film 撕耐熱膠帶 | 壓膜 | 4.166667 | 0.1 | 人工 | [7 empty] | 2900 | 0 |  |  | Y | Y |  | N | N | N | N | Y | 2026-03-05 | 752102 | 2026-03-05 | 752102
UP | UP-32 | UPLA022 | B-VIA1-LASER首件 | 壓膜 | 3.833333 | 2 | TS0145 | [7 empty] | 3050 | 2 |  |  | Y | Y |  | N | N | N | N | Y | 2026-07-23 | 752102 | 2026-07-23 | 752102
UP | UP-32 | UPLA012 | B-VIA1-LASER打孔 | 壓膜 | 16.91667 | 0.3 | DR0026 | DR0009 | [6 empty] | 3100 | 0 |  |  | Y | Y |  | N | N | N | N | Y | 2026-03-05 | 752102 | 2026-03-05 | 752102
UP | UP-32 | UPDR004 | VIA-film Laser 去膠渣-CF4 plasma | 壓膜 | 15 | 0.3 | DL0017 | [7 empty] | 3200 | 0 |  |  | Y | Y |  | N | N | N | N | Y | 2026-03-05 | 752102 | 2026-03-05 | 752102
UP | UP-32 | UPCL022 | A,B Desmear-水平酸洗 | 蝕刻清洗 | 4.142857 | 0.2 | CL0201 | 威寶通復機(CL0022) | [6 empty] | 3300 | 0 |  |  | Y | Y |  | N | N | N | N | Y | 2026-03-05 | 752102 | 2026-03-05 | 752102
UP | UP-32 | UPO2001 | A,B-Desmear1-O2 plasma | 蝕刻清洗 | 2.666667 | 0.1 | DL0027 | DL0026 | [6 empty] | 3400 | 0 |  |  | Y | Y |  | N | N | N | N | Y | 2026-03-05 | 752102 | 2026-03-05 | 752102
UP | UP-32 | UPET016 | Desmear-Cu蝕刻 | 蝕刻清洗 | 1.933333 | 0.1 | ET0023 | [7 empty] | 3500 | 0 |  |  | Y | Y |  | N | N | N | N | Y | 2026-03-05 | 752102 | 2026-03-05 | 752102
UP | UP-32 | UPMS053 | B-Desmear-厚度孔徑量測 | 外觀量測 | 4.666667 | 0.2 | TS0145 | [7 empty] | 3600 | 0 |  |  | Y | Y |  | N | N | N | N | Y | 2026-03-05 | 752102 | 2026-03-05 | 752102
UP | UP-32 | UPSC038 | B-Desmear-AOI外觀檢查 | 外觀量測 | 12.16667 | 7.8 | VC1548 | [7 empty] | 3700 | 7 |  |  | Y | Y |  | N | N | N | N | Y | 2026-03-05 | 752102 | 2026-03-05 | 752102
UP | UP-32 | UPSC067 | Q1扣帳數量比對 | 外觀量測 | - | 0.5 | 機台自動 | [7 empty] | 3900 | 0 |  |  | Y | Y |  | N | N | N | N | Y | 2026-03-05 | 752102 | 2026-03-11 | 752102
UP | UP-32 | UPQC001 | QC-1 | QC | 60 | 1 | 人工 | [7 empty] | 4000 | 1 |  |  | Y | Y |  | N | N | N | N | Y | 2026-03-05 | 752102 | 2026-03-11 | 752102
UP | UP-32 | UPCL001 | RDL-0-酸洗 | 酸洗 | 4.142857 | 0.2 | CL0201 | 威寶通復機(CL0022) | [6 empty] | 4050 | 0 |  |  | Y | Y |  | N | N | N | N | Y | 2026-06-08 | 752102 | 2026-06-08 | 752102
UP | UP-32 | UPCL004 | B-RDL-1-酸處理 | 酸洗 | 4.142857 | 0.2 | CL0201 | 威寶通復機(CL0022) | [6 empty] | 4100 | 0 |  |  | Y | Y |  | N | N | N | N | Y | 2026-03-05 | 752102 | 2026-06-08 | 752102
UP | UP-32 | UPOV012 | RDL-1-酸洗烘烤 | 酸洗 | 5 | 0.4 | OV1239 | OV1240 | [6 empty] | 4200 | 0 |  |  | Y | Y |  | N | N | N | N | Y | 2026-03-05 | 752102 | 2026-03-05 | 752102
UP | UP-32 | UPSP006 | A-RDL0-著膜 #2 | Seed layer | 24.17442 | 1.4 | SP0043 | SP0004 | 改機SP0002 | [5 empty] | 4300 | 1 |  |  | Y | Y |  | N | N | N | N | Y | 2026-03-05 | 752102 | 2026-03-05 | 752102
UP | UP-32 | UPSP003 | B-RDL1-著膜 #5 | Seed layer | 24.17442 | 1.5 | SP0043 | SP0004 | 改機SP0002 | [5 empty] | 4400 | 1 |  |  | Y | Y |  | N | N | N | N | Y | 2026-03-05 | 752102 | 2026-03-05 | 752102
UP | UP-32 | UPLM050 | RDL-1-乾膜壓合-103 | 微影 | 3.75 | 0.2 | LF0014 | [7 empty] | 4500 | 0 |  |  | Y | Y |  | N | N | N | N | Y | 2026-03-05 | 752102 | 2026-04-16 | 752102
UP | UP-32 | UPEX031 | (R)A-RDL0-A面曝光 | 微影 | 0.8666667 | 0.2 | 曝光新機 | [7 empty] | 4600 | 0 |  |  | Y | Y |  | N | N | N | N | Y | 2026-03-05 | 752102 | 2026-03-11 | 752102
UP | UP-32 | UPEX005 | (R)B-RDL-1-B面曝光 | 微影 | 0.8666667 | 0.2 | 曝光新機 | [7 empty] | 4700 | 0 |  |  | Y | Y |  | N | N | N | N | Y | 2026-03-05 | 752102 | 2026-03-11 | 752102
UP | UP-32 | UPOV013 | RDL-1-曝後烤 | 微影 | 1.25 | 0.3 | OV0038 | [7 empty] | 4800 | 0 |  |  | Y | Y |  | N | N | N | N | Y | 2026-03-05 | 752102 | 2026-03-05 | 752102
UP | UP-32 | UPDE015 | R0&R1-顯影(雙面) | 微影 | 2.9 | 0.1 | DE0025 | [7 empty] | 4900 | 0 |  |  | Y | Y |  | N | N | N | N | Y | 2026-03-05 | 752102 | 2026-03-31 | 752102
UP | UP-32 | UPOV017 | RDL-1-顯後烤 | 微影 | 0.625 | 0.1 | OV0038 | [7 empty] | 5000 | 0 |  |  | Y | Y |  | N | N | N | N | Y | 2026-03-05 | 752102 | 2026-03-05 | 752102
UP | UP-32 | UPO2016 | RDL-1-雙面O2 plasma | 掛鍍銅 | 2.333333 | 0.1 | DL0027 | DL0026 | [6 empty] | 5100 | 0 |  |  | Y | Y |  | N | N | N | N | Y | 2026-03-05 | 752102 | 2026-03-05 | 752102
UP | UP-32 | UPPL026 | RDL-1-雙面電鍍Cu-103 | 掛鍍銅 | 10.41667 | 1.2 | PL0084 | [7 empty] | 5200 | 1 |  |  | Y | Y |  | N | N | N | N | Y | 2026-03-05 | 752102 | 2026-03-11 | 752102
UP | UP-32 | UPDF003 | RDL-1-去膜 | 去膜/蝕刻 | 5.8 | 0.2 | ST0012 | [7 empty] | 5300 | 0 |  |  | Y | Y |  | N | N | N | N | Y | 2026-03-05 | 752102 | 2026-03-05 | 752102
UP | UP-32 | UPET018 | RDL0-Cu蝕刻 | 去膜/蝕刻 | 4.461538 | 0.1 | ET0023 | [7 empty] | 5400 | 0 |  |  | Y | Y |  | N | N | N | N | Y | 2026-03-05 | 752102 | 2026-03-05 | 752102
UP | UP-32 | UPET017 | AB-RDL1-NiCr蝕刻 | 去膜/蝕刻 | 10 | 0.3 | ET0026 | [7 empty] | 5550 | 0 |  |  | Y | Y |  | N | N | N | N | Y | 2026-03-05 | 752102 | 2026-03-05 | 752102
UP | UP-32 | UPMS019 | B-RDL-1-尺寸量測 | 外觀量測 | 4.666667 | 0.1 | TS0145 | [7 empty] | 5600 | 0 |  |  | Y | Y |  | N | N | N | N | Y | 2026-03-05 | 752102 | 2026-03-17 | 752102
UP | UP-32 | UPMS027 | A-RDL0-尺寸量測 | 外觀量測 | 4.666667 | 0.2 | TS0145 | [7 empty] | 5650 | 0 |  |  | Y | Y |  | N | N | N | N | Y | 2026-03-05 | 752102 | 2026-03-05 | 752102
UP | UP-32 | UPSC047 | B-RDL1-AOI外觀檢查 | 外觀量測 | - | 0.8 | VC1548 | [7 empty] | 5700 | 0 |  |  | Y | Y |  | N | N | N | N | Y | 2026-03-05 | 752102 | 2026-03-05 | 752102
UP | UP-32 | UPSC049 | A-RDL0-AOI外觀檢查 | 外觀量測 | 12.16667 | 7.8 | VC1548 | [7 empty] | 5800 | 7 |  |  | Y | Y |  | N | N | N | N | Y | 2026-03-05 | 752102 | 2026-03-05 | 752102
UP | UP-32 | UPSC031 | RDL-0-外觀檢查 | 外觀量測 | - | 2.5 | 機台自動 | [7 empty] | 5900 | 2 |  |  | Y | Y |  | N | N | N | N | Y | 2026-03-05 | 752102 | 2026-03-05 | 752102
UP | UP-32 | UPSC068 | Q2扣帳數量比對 | 外觀量測 | - | 0.5 | 機台自動 | [7 empty] | 6000 | 0 |  |  | Y | Y |  | N | N | N | N | Y | 2026-03-05 | 752102 | 2026-03-11 | 752102
UP | UP-32 | UPQC002 | QC-2 | QC | 60 | 1 | 人工 | [7 empty] | 6100 | 1 |  |  | Y | Y |  | N | N | N | N | Y | 2026-03-05 | 752102 | 2026-03-11 | 752102
UP | UP-32 | UPCL012 | A-ABF-film 酸處理 | 酸洗 | 4.142857 | 0.2 | CL0201 | 復機CL0022 | [6 empty] | 6125 | 0 |  |  | Y | Y |  | N | N | N | N | Y | 2026-03-05 | 752102 | 2026-03-05 | 752102
UP | UP-32 | UPRO005 | ABF film- A面- 粗化 | 粗化 | 3.222222 | 0.1 | CL0200 | [7 empty] | 6150 | 0 |  |  | Y | Y |  | N | N | N | N | Y | 2026-03-05 | 752102 | 2026-03-05 | 752102
UP | UP-32 | UPOV010 | ABF film- 粗化烘烤 | 粗化 | 1.25 | 0.2 | OV0036 | [7 empty] | 6175 | 0 |  |  | Y | Y |  | N | N | N | N | Y | 2026-03-05 | 752102 | 2026-03-05 | 752102
UP | UP-32 | UPLM012 | A-ABF-film二次壓合 | 壓膜 | 8.75 | 0.2 | LF0003 | [7 empty] | 6200 | 0 |  |  | Y | Y |  | N | N | N | N | Y | 2026-03-05 | 752102 | 2026-05-12 | 752102
UP | UP-32 | UPOV057 | ABF film- A面- Pre+Full cure | 壓膜 | 33.75 | 3.5 | OV0750 | OV0751 | OV0752 | OV0789 | OV0673 | OV1237 | OV1238 |  | 6225 | 3 |  |  | Y | Y |  | N | N | N | N | Y | 2026-03-05 | 752102 | 2026-03-05 | 752102
UP | UP-32 | UPLA019 | A-VIA1-LASER首件 | 壓膜 | 3.833333 | 2 | TS0145 | [7 empty] | 6245 | 2 |  |  | Y | Y |  | N | N | N | N | Y | 2026-07-23 | 752102 | 2026-07-23 | 752102
UP | UP-32 | UPLA006 | A-VIA1-LASER打孔 | 壓膜 | 16.91667 | 0.3 | DR0026 | DR0009 | [6 empty] | 6250 | 0 |  |  | Y | Y |  | N | N | N | N | Y | 2026-03-05 | 752102 | 2026-03-05 | 752102
UP | UP-32 | UPDR012 | A-ABF-film 去膠渣-CF4 plasma | 壓膜 | 15 | 0.3 | DL0017 | [7 empty] | 6300 | 0 |  |  | Y | Y |  | N | N | N | N | Y | 2026-03-05 | 752102 | 2026-03-05 | 752102
UP | UP-32 | UPCL003 | RDL-1-酸洗 | 酸洗 | 4.142857 | 0.2 | CL0201 | 復機CL0022 | [6 empty] | 6400 | 0 |  |  | Y | Y |  | N | N | N | N | Y | 2026-03-05 | 752102 | 2026-03-05 | 752102
UP | UP-32 | UPRO006 | B-Via-2-粗化 | 粗化 | 3.222222 | 0.1 | CL0200 | [7 empty] | 6600 | 0 |  |  | Y | Y |  | N | N | N | N | Y | 2026-03-05 | 752102 | 2026-03-05 | 752102
UP | UP-32 | UPOV020 | Via-2-粗化烘烤 | 粗化 | 1.25 | 0.2 | OV0036 | [7 empty] | 6700 | 0 |  |  | Y | Y |  | N | N | N | N | Y | 2026-03-05 | 752102 | 2026-03-05 | 752102
UP | UP-32 | UPPR005 | B-Via-2-樹脂印刷 | 印刷 | 17 | 0.2 | PR0254 | 舊機改機 | [6 empty] | 6800 | 0 |  |  | Y | Y |  | N | N | N | N | Y | 2026-03-05 | 752102 | 2026-03-05 | 752102
UP | UP-32 | UPOV021 | Via-2-軟烤 | 印刷 | 5 | 0.7 | OV0750 | OV0751 | OV0752 | OV0789 | OV0673 | OV1237 | OV1238 |  | 6900 | 0 |  |  | Y | Y |  | N | N | N | N | Y | 2026-03-05 | 752102 | 2026-03-05 | 752102
UP | UP-32 | UPEX032 | (R)B-Via-2-B面曝光 | 印刷 | 13 | 0.2 | 人工 | [7 empty] | 7000 | 0 |  |  | Y | Y |  | N | N | N | N | Y | 2026-03-05 | 752102 | 2026-03-11 | 752102
UP | UP-32 | UPDE008 | B-Via-2-顯影 | 印刷 | 1.933333 | 0.1 | DE0005 | [7 empty] | 7100 | 0 |  |  | Y | Y |  | N | N | N | N | Y | 2026-03-05 | 752102 | 2026-03-05 | 752102
UP | UP-32 | UPMS012 | B-Via-2尺寸量測 | 外觀量測 | 4.666667 | 0.2 | TS0145 | [7 empty] | 7200 | 0 |  |  | Y | Y |  | N | N | N | N | Y | 2026-03-05 | 752102 | 2026-03-05 | 752102
UP | UP-32 | UPO2011 | B-Via-2-O2 plasma | 印刷 | 10.75 | 0.2 | DL0010 | [7 empty] | 7300 | 0 |  |  | Y | Y |  | N | N | N | N | Y | 2026-03-05 | 752102 | 2026-03-05 | 752102
UP | UP-32 | UPEX019 | B-Via-2-B面全面曝光 | 印刷 | 2.5 | 0.1 | EX0028 | [7 empty] | 7400 | 0 |  |  | Y | Y |  | N | N | N | N | Y | 2026-03-05 | 752102 | 2026-03-05 | 752102
UP | UP-32 | UPOV044 | B-Via-2-Oven硬化 | 印刷 | 12.5 | 1.7 | OV0750 | OV0751 | OV0752 | OV0789 | OV0673 | OV1237 | OV1238 |  | 7500 | 1 |  |  | Y | Y |  | N | N | N | N | Y | 2026-03-05 | 752102 | 2026-03-05 | 752102
UP | UP-32 | UPO2018 | AB-Via-2-雙面O2 plasma | 蝕刻清洗 | 2.666667 | 0.1 | DL0027 | DL0026 | [6 empty] | 7600 | 0 |  |  | Y | Y |  | N | N | N | N | Y | 2026-03-05 | 752102 | 2026-03-05 | 752102
UP | UP-32 | UPET015 | Desmear-Cu蝕刻 | 蝕刻清洗 | 1.933333 | 0.1 | ET0023 | [7 empty] | 7700 | 0 |  |  | Y | Y |  | N | N | N | N | Y | 2026-03-05 | 752102 | 2026-03-05 | 752102
UP | UP-32 | UPMS052 | A-Desmear-厚度孔徑量測 | 外觀量測 | 4.666667 | 0.2 | TS0145 | [7 empty] | 7750 | 0 |  |  | Y | Y |  | N | N | N | N | Y | 2026-03-05 | 752102 | 2026-03-05 | 752102
UP | UP-32 | UPSC035 | A-Desmear-AOI外觀檢查 | 外觀量測 | 12.16667 | 0.5 | VC1548 | [7 empty] | 7800 | 0 |  |  | Y | Y |  | N | N | N | N | Y | 2026-03-05 | 752102 | 2026-03-05 | 752102
UP | UP-32 | UPSC059 | B-Via2-AOI外觀檢查 | 外觀量測 | 12.16667 | 0.8 | VC1548 | [7 empty] | 7900 | 0 |  |  | Y | Y |  | N | N | N | N | Y | 2026-03-05 | 752102 | 2026-03-05 | 752102
UP | UP-32 | UPCL006 | RDL-2-酸洗 | 酸洗 | 4.142857 | 0.2 | CL0201 | 復機CL0022 | [6 empty] | 8000 | 0 |  |  | Y | Y |  | N | N | N | N | Y | 2026-03-05 | 752102 | 2026-03-05 | 752102
UP | UP-32 | UPOV023 | RDL-2-酸洗烘烤 | 酸洗 | 5 | 0.4 | OV1239 | OV1240 | [6 empty] | 8100 | 0 |  |  | Y | Y |  | N | N | N | N | Y | 2026-03-05 | 752102 | 2026-03-05 | 752102
UP | UP-32 | UPSP002 | A-RDL1-著膜 #5 | Seed layer | 24.17442 | 1.5 | SP0043 | SP0004 | 改機SP0002 | [5 empty] | 8200 | 1 |  |  | Y | Y |  | N | N | N | N | Y | 2026-03-05 | 752102 | 2026-03-05 | 752102
UP | UP-32 | UPSP005 | B-RDL2-著膜 #5 | Seed layer | 24.17442 | 1.5 | SP0043 | SP0004 | 改機SP0002 | [5 empty] | 8300 | 1 |  |  | Y | Y |  | N | N | N | N | Y | 2026-03-05 | 752102 | 2026-03-05 | 752102
UP | UP-32 | UPLM051 | RDL-2-乾膜壓合-103 | 微影 | 4.583333 | 0.2 | LF0014 | [7 empty] | 8400 | 0 |  |  | Y | Y |  | N | N | N | N | Y | 2026-03-05 | 752102 | 2026-04-16 | 752102
UP | UP-32 | UPEX003 | (R)A-RDL-1-A面曝光 | 微影 | 0.8666667 | 0.2 | 曝光新機 | [7 empty] | 8500 | 0 |  |  | Y | Y |  | N | N | N | N | Y | 2026-03-05 | 752102 | 2026-03-11 | 752102
UP | UP-32 | UPEX033 | (R)B-RDL-2-B面曝光 | 微影 | 0.8666667 | 0.2 | 曝光新機 | [7 empty] | 8600 | 0 |  |  | Y | Y |  | N | N | N | N | Y | 2026-03-05 | 752102 | 2026-03-11 | 752102
UP | UP-32 | UPOV024 | RDL-2-曝後烤 | 微影 | 1.25 | 0.3 | OV0038 | [7 empty] | 8700 | 0 |  |  | Y | Y |  | N | N | N | N | Y | 2026-03-05 | 752102 | 2026-03-05 | 752102
UP | UP-32 | UPDE013 | RDL-2-顯影(雙面) | 微影 | 2.9 | 0.1 | DE0025 | [7 empty] | 8800 | 0 |  |  | Y | Y |  | N | N | N | N | Y | 2026-03-05 | 752102 | 2026-03-05 | 752102
UP | UP-32 | UPOV025 | RDL-2-顯後烤 | 微影 | 0.625 | 0.1 | OV0038 | [7 empty] | 8900 | 0 |  |  | Y | Y |  | N | N | N | N | Y | 2026-03-05 | 752102 | 2026-03-05 | 752102
UP | UP-32 | UPO2004 | A-RDL-1-O2 plasma | 掛鍍銅 | 2.333333 | 0.1 | DL0027 | DL0026 | [6 empty] | 8950 | 0 |  |  | Y | Y |  | N | N | N | N | Y | 2026-03-05 | 752102 | 2026-03-05 | 752102
UP | UP-32 | UPPL019 | RDL-2-雙面電鍍Cu | 掛鍍銅 | 10.41667 | 1.2 | PL0084 | [7 empty] | 9000 | 1 |  |  | Y | Y |  | N | N | N | N | Y | 2026-03-05 | 752102 | 2026-03-05 | 752102
UP | UP-32 | UPDF004 | RDL-2-去膜 | 去膜/蝕刻 | 5.8 | 0.2 | ST0012 | [7 empty] | 9100 | 0 |  |  | Y | Y |  | N | N | N | N | Y | 2026-03-05 | 752102 | 2026-03-05 | 752102
UP | UP-32 | UPET002 | RDL-1-Cu蝕刻 | 去膜/蝕刻 | 4.461538 | 0.1 | ET0023 | [7 empty] | 9200 | 0 |  |  | Y | Y |  | N | N | N | N | Y | 2026-03-05 | 752102 | 2026-03-05 | 752102
UP | UP-32 | UPET014 | RDL-2-NiCr蝕刻 | 去膜/蝕刻 | 10 | 0.3 | ET0026 | [7 empty] | 9400 | 0 |  |  | Y | Y |  | N | N | N | N | Y | 2026-03-05 | 752102 | 2026-03-05 | 752102
UP | UP-32 | UPMS018 | A-RDL-1-尺寸量測 | 外觀量測 | 4.666667 | 0.1 | TS0145 | [7 empty] | 9500 | 0 |  |  | Y | Y |  | N | N | N | N | Y | 2026-03-05 | 752102 | 2026-03-05 | 752102
UP | UP-32 | UPMS026 | B-RDL-2-尺寸量測 | 外觀量測 | 4.666667 | 0.2 | TS0145 | [7 empty] | 9600 | 0 |  |  | Y | Y |  | N | N | N | N | Y | 2026-03-05 | 752102 | 2026-03-05 | 752102
UP | UP-32 | UPSC052 | B-RDL2-AOI外觀檢查 | 外觀量測 | - | 0.1 | VC1548 | [7 empty] | 9700 | 0 |  |  | Y | Y |  | N | N | N | N | Y | 2026-03-05 | 752102 | 2026-03-05 | 752102
UP | UP-32 | UPSC039 | A-RDL1-AOI外觀檢查 | 外觀量測 | 12.16667 | 0.8 | VC1548 | [7 empty] | 9800 | 0 |  |  | Y | Y |  | N | N | N | N | Y | 2026-03-05 | 752102 | 2026-03-05 | 752102
UP | UP-32 | UPSC015 | B-RDL-2-外觀檢查 | 外觀量測 | - | 2.5 | 機台自動 | [7 empty] | 9900 | 2 |  |  | Y | Y |  | N | N | N | N | Y | 2026-03-05 | 752102 | 2026-03-05 | 752102
UP | UP-32 | UPCL007 | A-SM-酸處理 | 酸洗 | 4.142857 | 0.2 | CL0201 | 復機CL0022 | [6 empty] | 10000 | 0 |  |  | Y | Y |  | N | N | N | N | Y | 2026-03-05 | 752102 | 2026-03-05 | 752102
UP | UP-32 | UPRO003 | A-SM-粗化 | 粗化 | 3.222222 | 0.1 | CL0200 | [7 empty] | 10100 | 0 |  |  | Y | Y |  | N | N | N | N | Y | 2026-03-05 | 752102 | 2026-03-05 | 752102
UP | UP-32 | UPOV026 | SM-粗化烘烤 | 粗化 | 1.25 | 0.2 | OV0036 | [7 empty] | 10200 | 0 |  |  | Y | Y |  | N | N | N | N | Y | 2026-03-05 | 752102 | 2026-03-05 | 752102
UP | UP-32 | UPPR002 | A-SM-樹脂印刷 | 印刷 | 17 | 0.2 | PR0254 | 舊機改機 | [6 empty] | 10300 | 0 |  |  | Y | Y |  | N | N | N | N | Y | 2026-03-05 | 752102 | 2026-03-05 | 752102
UP | UP-32 | UPOV027 | A-SM-軟烤 | 印刷 | 5 | 0.7 | OV0750 | OV0751 | OV0752 | OV0789 | OV0673 | OV1237 | OV1238 |  | 10400 | 0 |  |  | Y | Y |  | N | N | N | N | Y | 2026-03-05 | 752102 | 2026-03-05 | 752102
UP | UP-32 | UPEX011 | (R)A-SM-A面曝光 | 印刷 | 13 | 0.2 | EX0044 | [7 empty] | 10500 | 0 |  |  | Y | Y |  | N | N | N | N | Y | 2026-03-05 | 752102 | 2026-03-11 | 752102
UP | UP-32 | UPDE006 | A-SM-顯影 | 印刷 | 1.933333 | 0.1 | DE0005 | [7 empty] | 10600 | 0 |  |  | Y | Y |  | N | N | N | N | Y | 2026-03-05 | 752102 | 2026-03-05 | 752102
UP | UP-32 | UPMS022 | A-SM-尺寸量測 | 外觀量測 | 5.5 | 0.2 | TS0014 | [7 empty] | 10700 | 0 |  |  | Y | Y |  | N | N | N | N | Y | 2026-03-05 | 752102 | 2026-03-05 | 752102
UP | UP-32 | UPO2008 | A-SM-O2 plasma | 印刷 | 10.75 | 0.2 | DL0010 | [7 empty] | 10800 | 0 |  |  | Y | Y |  | N | N | N | N | Y | 2026-03-05 | 752102 | 2026-03-05 | 752102
UP | UP-32 | UPEX012 | A-SM-A面全面曝光 | 印刷 | 2.5 | 0.1 | EX0028 | [7 empty] | 10900 | 0 |  |  | Y | Y |  | N | N | N | N | Y | 2026-03-05 | 752102 | 2026-03-05 | 752102
UP | UP-32 | UPOV028 | A-SM-Oven硬化 | 印刷 | 12.5 | 1.7 | OV0750 | OV0751 | OV0752 | OV0789 | OV0673 | OV1237 | OV1238 |  | 11000 | 1 |  |  | Y | Y |  | N | N | N | N | Y | 2026-03-05 | 752102 | 2026-03-05 | 752102
UP | UP-32 | UPCL008 | B-SM-酸處理 | 酸洗 | 4.142857 | 0.2 | CL0201 | 復機CL0022 | [6 empty] | 11200 | 0 |  |  | Y | Y |  | N | N | N | N | Y | 2026-03-05 | 752102 | 2026-03-05 | 752102
UP | UP-32 | UPRO004 | B-SM-粗化 | 粗化 | 3.222222 | 0.1 | CL0200 | [7 empty] | 11300 | 0 |  |  | Y | Y |  | N | N | N | N | Y | 2026-03-05 | 752102 | 2026-03-05 | 752102
UP | UP-32 | UPOV036 | B-SM-粗化烘烤 | 粗化 | 1.25 | 0.2 | OV0036 | [7 empty] | 11400 | 0 |  |  | Y | Y |  | N | N | N | N | Y | 2026-03-05 | 752102 | 2026-03-05 | 752102
UP | UP-32 | UPPR003 | B-SM-樹脂印刷 | 印刷 | 17 | 0.2 | PR0254 | 舊機改機 | [6 empty] | 11500 | 0 |  |  | Y | Y |  | N | N | N | N | Y | 2026-03-05 | 752102 | 2026-03-05 | 752102
UP | UP-32 | UPOV030 | B-SM-軟烤 | 印刷 | 5 | 0.7 | OV0750 | OV0751 | OV0752 | OV0789 | OV0673 | OV1237 | OV1238 |  | 11600 | 0 | DUMMY2 |  | Y | Y |  | N | N | N | N | Y | 2026-03-05 | 752102 | 2026-06-03 | 752102
UP | UP-32 | UPEX028 | (R)B-SM-B面曝光 | 印刷 | 13 | 0.2 | EX0044 | [7 empty] | 11700 | 0 |  |  | Y | Y |  | N | N | N | N | Y | 2026-03-05 | 752102 | 2026-03-11 | 752102
UP | UP-32 | UPDE007 | B-SM-顯影 | 印刷 | 1.933333 | 0.1 | DE0005 | [7 empty] | 11800 | 0 |  |  | Y | Y |  | N | N | N | N | Y | 2026-03-05 | 752102 | 2026-03-05 | 752102
UP | UP-32 | UPMS023 | B-SM-尺寸量測 | 外觀量測 | 5.5 | 0.2 | TS0014 | [7 empty] | 11900 | 0 |  |  | Y | Y |  | N | N | N | N | Y | 2026-03-05 | 752102 | 2026-03-05 | 752102
UP | UP-32 | UPO2009 | B-SM-O2 plasma | 印刷 | 10.75 | 0.2 | DL0010 | [7 empty] | 12000 | 0 |  |  | Y | Y |  | N | N | N | N | Y | 2026-03-05 | 752102 | 2026-03-05 | 752102
UP | UP-32 | UPEX014 | B-SM-B面全面曝光 | 印刷 | 2.5 | 0.1 | EX0028 | [7 empty] | 12100 | 0 |  |  | Y | Y |  | N | N | N | N | Y | 2026-03-05 | 752102 | 2026-03-05 | 752102
UP | UP-32 | UPOV031 | B-SM-Oven硬化 | 印刷 | 12.5 | 1.7 | OV0750 | OV0751 | OV0752 | OV0789 | OV0673 | OV1237 | OV1238 |  | 12200 | 1 |  |  | Y | Y |  | N | N | N | N | Y | 2026-03-05 | 752102 | 2026-03-05 | 752102
UP | UP-32 | UPO2028 | B-SM-蝕刻前O2 | 蝕刻清洗 | 2.666667 | 0.1 | DL0027 | DL0026 | [6 empty] | 12400 | 0 |  |  | Y | Y |  | N | N | N | N | Y | 2026-03-05 | 752102 | 2026-03-05 | 752102
UP | UP-32 | UPET011 | SM-Cu蝕刻 | 蝕刻清洗 | 1.288889 | 0.1 | ET0023 | [7 empty] | 12500 | 0 |  |  | Y | Y |  | N | N | N | N | Y | 2026-03-05 | 752102 | 2026-03-05 | 752102
UP | UP-32 | UPCL013 | B-Cu-酸處理 | 酸洗 | 4.142857 | 0.2 | CL0201 | 復機CL0022 | [6 empty] | 12600 | 0 |  |  | Y | Y |  | N | N | N | N | Y | 2026-03-05 | 752102 | 2026-03-05 | 752102
UP | UP-32 | UPOV041 | B-Cu-烘烤 | 酸洗 | 1.25 | 0.2 | OV0036 | [7 empty] | 12700 | 0 |  |  | Y | Y |  | N | N | N | N | Y | 2026-03-05 | 752102 | 2026-03-05 | 752102
UP | UP-32 | UPPL024 | Cu柱雙面電鍍-103 | 掛鍍銅 | 10.41667 | 1.4 | PL0084 | [7 empty] | 12800 | 1 |  |  | Y | Y |  | N | N | N | N | Y | 2026-03-05 | 752102 | 2026-03-11 | 752102
UP | UP-32 | UPMS011 | B-Cu-尺寸量測 | 外觀量測 | 5.5 | 0.2 | TS0014 | [7 empty] | 12900 | 0 |  |  | Y | Y |  | N | N | N | N | Y | 2026-03-05 | 752102 | 2026-03-05 | 752102
UP | UP-32 | UPMS030 | A-Cu-尺寸量測 | 外觀量測 | 5.5 | 0.2 | TS0014 | [7 empty] | 13000 | 0 |  |  | Y | Y |  | N | N | N | N | Y | 2026-03-05 | 752102 | 2026-03-05 | 752102
UP | UP-32 | UPCL028 | NiAu-水平酸洗 | 酸洗 | 4.142857 | 0.2 | CL0201 | 復機CL0022 | [6 empty] | 13100 | 0 |  |  | Y | Y |  | N | N | N | N | Y | 2026-03-05 | 752102 | 2026-03-05 | 752102
UP | UP-32 | UPOV033 | A-NiAu-酸洗烘烤 | 酸洗 | 1.25 | 0.2 | OV0036 | [7 empty] | 13200 | 0 |  |  | Y | Y |  | N | N | N | N | Y | 2026-03-05 | 752102 | 2026-03-05 | 752102
UP | UP-32 | UPPL023 | 雙面電鍍NiAu-103 | 掛鍍金 | 30 | 0.3 | PL0088 | [7 empty] | 13300 | 0 |  |  | Y | Y |  | N | N | N | N | Y | 2026-03-05 | 752102 | 2026-03-11 | 752102
UP | UP-32 | UPMS036 | NiAu-厚度量測 | 外觀量測 | 15 | 0.6 | XR0008 | [7 empty] | 13400 | 0 |  |  | Y | Y |  | N | N | N | N | Y | 2026-03-05 | 752102 | 2026-03-05 | 752102
UP | UP-32 | UPSC040 | A-NiAu-AOI外觀檢查 | 外觀量測 | - | 9.8 | VC1548 | [7 empty] | 13500 | 9 |  |  | Y | Y |  | N | N | N | N | Y | 2026-03-05 | 752102 | 2026-03-05 | 752102
UP | UP-32 | UPSC041 | B-NiAu-AOI外觀檢查 | 外觀量測 | 12.16667 | 9.8 | VC1548 | [7 empty] | 13600 | 9 |  |  | Y | Y |  | N | N | N | N | Y | 2026-03-05 | 752102 | 2026-03-05 | 752102
UP | UP-32 | UPSC008 | NiAu-外觀檢查 | 外觀量測 | - | 2.5 | 機台自動 | [7 empty] | 13700 | 2 |  |  | Y | Y |  | N | N | N | N | Y | 2026-03-05 | 752102 | 2026-03-05 | 752102
UP | UP-32 | UPSC069 | Q3扣帳數量比對 | 外觀量測 | 5 | 0.5 | 人工 | [7 empty] | 13800 | 0 |  |  | Y | Y |  | N | N | N | N | Y | 2026-03-05 | 752102 | 2026-03-11 | 752102
UP | UP-32 | UPQC003 | QC-3 | QC | 60 | 1 | 人工 | [7 empty] | 13900 | 1 |  |  | Y | Y |  | N | N | N | N | Y | 2026-03-05 | 752102 | 2026-03-11 | 752102
UP | UP-32 | UPCL010 | SMT-酸處理 | 酸洗 | 4.142857 | 0.2 | CL0201 | 復機CL0022 | [6 empty] | 14000 | 0 |  |  | Y | Y |  | N | N | N | N | Y | 2026-03-05 | 752102 | 2026-03-05 | 752102
UP | UP-32 | UPOV035 | SMT-酸洗烘烤 | 酸洗 | 1.25 | 0.2 | OV0036 | [7 empty] | 14100 | 0 |  |  | Y | Y |  | N | N | N | N | Y | 2026-03-05 | 752102 | 2026-03-05 | 752102
Note on F2: 含備料、外觀檢
Note on L3: 1台抵2台舊機產能

## 01SG CT (1+1)
產品別 | 工藝編號 | 製程編號 | 製程名稱 | 站點(線) | Cycle Time (min/lot) | WIP通過時間 (時/lot) | 可用機台 | 可用機台 | 可用機台 | 可用機台 | 可用機台 | 可用機台 | 可用機台 | 可用機台 | 可用機台 | 製程序號 | 製程時數 | Dummy站 | SAP參考CF站 | 當站必須出站 | 進站設定 | 進站群組 | 下站可提前進站 | 封裝 | 包裝 | Delivered | 啟用 | 建立日期 | 建立人員 | 修改日期 | 修改人員
UP | UP-15 | UPPA008 | L/F貼耐熱膠帶 | DB | 11.15 | 0.1 | TE0109 | [8 empty] | 17801 | 0 |  |  | Y | Y |  | N | N | N | N | Y | 2017-09-04 | 735772 | 2017-09-04 | 735772
UP | UP-15 | UPDB002 | D/B-IC D/B | DB | 118.9833 | 2.3 | SM0053 | SM0014 | SM0006 | Die Bond新機 | Die Bond新機 |  |  |  |  | 17901 | 2 |  |  | Y | Y |  | N | N | N | N | Y | 2017-06-12 | 736087 | 2017-06-12 | 736087
UP | UP-15 | UPMS001 | D/B-量測 | DB | 4 | 0.1 | TS0145 | [8 empty] | 18001 | 0 | DUMMY1 |  | Y | Y |  | N | N | N | N | Y | 2023-01-17 | 762434 | 2023-02-03 | 752102
UP | UP-15 | UPBO002 | L/F粗化 | 粗化 | 3.222222 | 0.1 | CL0200 | [8 empty] | 18003 | 0 |  |  | Y | Y |  | N | N | N | N | Y | 2017-06-12 | 736087 | 2017-06-12 | 736087
UP | UP-15 | UPOV010 | ABF film- 粗化烘烤 | 粗化 | 1.25 | 0.2 | OV0036 | [8 empty] | 18100 | 0 |  |  | Y | Y |  | N | N | N | N | Y | 2017-06-12 | 736087 | 2017-06-12 | sys
UP | UP-15 | UPLM023 | BUF-film對壓 | 壓膜 | 2.333333 | 0.1 | LF0003 | [8 empty] | 18201 | 0 |  |  | Y | Y |  | N | N | N | N | Y | 2017-06-12 | 736087 | 2017-06-12 | 736087
UP | UP-15 | UPLM030 | B-ABF-一次壓合 | 壓膜 | 7 | 0.2 | LF0003 | [8 empty] | 18301 | 0 |  |  | Y | Y |  | N | N | N | N | Y | 2017-06-12 | 736087 | 2024-07-12 | 762434
UP | UP-15 | UPOV037 | 一次壓合Half Cure | 壓膜 | 12 | 2 | OV0750 | OV0751 | OV0752 | OV0789 | OV0673 | OV1237 | OV1238 |  |  | 18400 | 2 |  |  | Y | Y |  | N | N | N | N | Y | 2017-06-12 | 736087 | 2018-08-22 | 735772
UP | UP-15 | UPRM001 | ABF-film 撕耐熱膠帶 | 壓膜 | 4.166667 | 0.1 | 人工 | [8 empty] | 18501 | 0 |  |  | Y | Y |  | N | N | N | N | Y | 2018-08-22 | 735772 | 2018-08-22 | 735772
UP | UP-15 | UPOV049 | B-BUF-Pre+Full cure | 壓膜 | 27 | 4.5 | OV0750 | OV0751 | OV0752 | OV0789 | OV0673 | OV1237 | OV1238 |  |  | 18602 | 4 |  |  | Y | Y |  | N | N | N | N | Y | 2017-06-12 | 736087 | 2017-06-12 | 736087
UP | UP-15 | UPDR003 | B-ABF-film 去膠渣-CF4 plasma | 壓膜 | 15 | 0.3 | DL0017 | [8 empty] | 18701 | 0 |  |  | Y | Y |  | N | N | N | N | Y | 2017-06-12 | 736087 | 2017-06-12 | 736087
UP | UP-15 | UPCL012 | A-ABF-film 酸處理 | 酸洗 | 4.142857 | 0.2 | CL0201 | 復機CL0022 | [7 empty] | 18900 | 0 |  |  | Y | Y |  | N | N | N | N | Y | 2017-06-12 | 736087 | 2017-06-12 | sys
UP | UP-15 | UPRO005 | ABF film- A面- 粗化 | 粗化 | 3.222222 | 0.1 | CL0200 | [8 empty] | 19000 | 0 |  |  | Y | Y |  | N | N | N | N | Y | 2017-06-12 | 736087 | 2017-06-12 | sys
UP | UP-15 | UPOV002 | ABF film- 壓合預烘 | 粗化 | 1.25 | 0.2 | OV0036 | [8 empty] | 19100 | 0 |  |  | Y | Y |  | N | N | N | N | Y | 2017-06-12 | 736087 | 2017-06-12 | sys
UP | UP-15 | UPLM025 | A-BUF-BU-film二次壓合 | 壓膜 | 7 | 0.2 | LF0003 | [8 empty] | 19201 | 0 |  |  | Y | Y |  | N | N | N | N | Y | 2017-06-12 | 736087 | 2017-06-12 | 736087
UP | UP-15 | UPOV048 | ABF film- B面- Pre+Full cure | 壓膜 | 27 | 3.5 | OV0750 | OV0751 | OV0752 | OV0789 | OV0673 | OV1237 | OV1238 |  |  | 19301 | 3 |  |  | Y | Y |  | N | N | N | N | Y | 2017-06-12 | 736087 | 2017-06-12 | 736087
UP | UP-15 | UPLA006 | A-VIA1-LASER打孔 | 壓膜 | 9.666667 | 0.3 | DR0026 | DR0009 | [7 empty] | 19400 | 0 |  |  | Y | Y |  | N | N | N | N | Y | 2017-06-12 | 736087 | 2025-06-10 | 752102
UP | UP-15 | UPLA012 | B-VIA1-LASER打孔 | 壓膜 | 9.666667 | 0.3 | DR0026 | DR0009 | [7 empty] | 19501 | 0 |  |  | Y | Y |  | N | N | N | N | Y | 2017-06-12 | 736087 | 2025-06-10 | 752102
UP | UP-15 | UPDR004 | VIA-film Laser 去膠渣-CF4 plasma | 壓膜 | 15 | 0.3 | DL0017 | [8 empty] | 19601 | 0 |  |  | Y | Y |  | N | N | N | N | Y | 2017-06-12 | 736087 | 2017-06-12 | 736087
UP | UP-15 | UPCL022 | A,B Desmear-水平酸洗 | 蝕刻清洗 | 4.142857 | 0.2 | CL0201 | 復機CL0022 | [7 empty] | 19701 | 0 |  |  | Y | Y |  | N | N | N | N | Y | 2017-06-12 | 736087 | 2017-06-12 | 736087
UP | UP-15 | UPO2001 | A,B-Desmear1-O2 plasma | 蝕刻清洗 | 2.666667 | 0.1 | DL0027 | DL0026 | [7 empty] | 19740 | 0 |  |  | Y | Y |  | N | N | N | N | Y | 2025-03-19 | 765042 | 2025-03-19 | 765042
UP | UP-15 | UPET016 | Desmear-Cu蝕刻 | 蝕刻清洗 | 1.933333 | 0.1 | ET0023 | [8 empty] | 19750 | 0 |  |  | Y | Y |  | N | N | N | N | Y | 2025-03-19 | 765042 | 2025-03-19 | 765042
UP | UP-15 | UPMS017 | Desmear-厚度孔徑量測 | 外觀量測 | 4.666667 | 2.3 | TS0145 | [8 empty] | 19801 | 2 |  |  | Y | Y |  | N | N | N | N | Y | 2017-06-12 | 736087 | 2017-06-12 | 736087
UP | UP-15 | UPSC035 | A-Desmear-AOI外觀檢查 | 外觀量測 | - | 0.5 | VC1548 | [8 empty] | 19850 | 0 |  |  | Y | Y |  | N | N | N | N | Y | 2024-12-30 | 752102 | 2026-06-10 | 752102
UP | UP-15 | UPSC038 | B-Desmear-AOI外觀檢查 | 外觀量測 | 12.16667 | 7.8 | VC1548 | [8 empty] | 19855 | 7 |  |  | Y | Y |  | N | N | N | N | Y | 2024-12-30 | 752102 | 2026-06-10 | 752102
UP | UP-15 | UPSC067 | Q1扣帳數量比對 | 外觀量測 | - | 0.5 | 機台自動 | [8 empty] | 19900 | 0 |  |  | Y | Y |  | N | N | N | N | Y | 2017-06-12 | 736087 | 2026-06-10 | 752102
UP | UP-15 | UPQC001 | QC-1 | QC | 60 | 1 | 人工 | [8 empty] | 20000 | 1 |  |  | Y | Y |  | N | N | N | N | Y | 2023-01-17 | 762434 | 2023-01-17 | 762434
UP | UP-15 | UPCL004 | B-RDL-1-酸處理 | 酸洗 | 4.142857 | 0.2 | CL0201 | 復機CL0022 | [7 empty] | 20100 | 0 |  |  | Y | Y |  | N | N | N | N | Y | 2017-06-12 | 736087 | 2017-06-12 | sys
UP | UP-15 | UPOV015 | B-RDL-1-酸洗烘烤 | 酸洗 | 5 | 0.4 | OV1239 | OV1240 | [7 empty] | 20200 | 0 |  |  | Y | Y |  | N | N | N | N | Y | 2017-06-12 | 736087 | 2017-06-12 | sys
UP | UP-15 | UPSP003 | B-RDL1-著膜 #5 | Seed layer | 24.17442 | 1.5 | SP0043 | SP0004 | 改機SP0002 | [6 empty] | 20300 | 1 |  |  | Y | Y |  | N | N | N | N | Y | 2017-06-12 | 736087 | 2017-06-12 | sys
UP | UP-15 | UPSP002 | A-RDL1-著膜 #5 | Seed layer | 24.17442 | 1.5 | SP0043 | SP0004 | 改機SP0002 | [6 empty] | 20301 | 1 |  |  | Y | Y |  | N | N | N | N | Y | 2021-07-13 | 752102 | 2021-07-13 | 752102
UP | UP-15 | UPLM035 | RDL-1-乾膜壓合(雙面) | 微影 | 3 | 0.2 | LF0014 | [8 empty] | 20402 | 0 |  |  | Y | Y |  | N | N | N | N | Y | 2021-07-13 | 752102 | 2021-07-13 | 752102
UP | UP-15 | UPEX024 | B-RDL-1-B面曝光 | 微影 | 0.8666667 | 0.2 | 曝光新機 | [8 empty] | 20501 | 0 |  |  | Y | Y |  | N | N | N | N | Y | 2017-06-12 | 736087 | 2017-06-12 | 736087
UP | UP-15 | UPEX023 | A-RDL-1-A面曝光 | 微影 | 0.8666667 | 0.2 | 曝光新機 | [8 empty] | 20502 | 0 |  |  | Y | Y |  | N | N | N | N | Y | 2021-07-13 | 752102 | 2021-07-13 | 752102
UP | UP-15 | UPOV016 | B-RDL-1-曝後烤 | 微影 | 1.25 | 0.3 | OV0038 | [8 empty] | 20700 | 0 |  |  | Y | Y |  | N | N | N | N | Y | 2017-06-12 | 736087 | 2017-06-12 | sys
UP | UP-15 | UPDE012 | RDL-1-顯影(雙面) | 微影 | 4.833333 | 0.1 | DE0025 | [8 empty] | 20800 | 0 |  |  | Y | Y |  | N | N | N | N | Y | 2017-06-12 | 736087 | 2021-07-13 | 752102
UP | UP-15 | UPOV014 | A-RDL-1-顯後烤 | 微影 | 0.625 | 0.1 | OV0038 | [8 empty] | 20900 | 0 |  |  | Y | Y |  | N | N | N | N | Y | 2017-06-12 | 736087 | 2021-07-13 | 752102
UP | UP-15 | UPO2016 | RDL-1-雙面O2 plasma | 掛鍍銅 | 2.333333 | 0.1 | DL0027 | DL0026 | [7 empty] | 21000 | 0 |  |  | Y | Y |  | N | N | N | N | Y | 2017-06-12 | 736087 | 2024-10-29 | 762434
UP | UP-15 | UPPL018 | RDL-1-雙面電鍍Cu | 掛鍍銅 | 5.583333 | 1.3 | PL0084 | [8 empty] | 21100 | 1 |  |  | Y | Y |  | N | N | N | N | Y | 2017-06-12 | 736087 | 2021-07-13 | 752102
UP | UP-15 | UPDF003 | RDL-1-去膜 | 去膜/蝕刻 | 5.8 | 0.2 | ST0012 | [8 empty] | 21200 | 0 |  |  | Y | Y |  | N | N | N | N | Y | 2017-06-12 | 736087 | 2017-06-12 | sys
UP | UP-15 | UPET002 | RDL-1-Cu蝕刻 | 去膜/蝕刻 | 4.461538 | 0.1 | ET0023 | [8 empty] | 21301 | 0 |  |  | Y | Y |  | N | N | N | N | Y | 2021-07-13 | 752102 | 2021-07-13 | 752102
UP | UP-15 | UPET017 | AB-RDL1-NiCr蝕刻 | 去膜/蝕刻 | 10 | 0.3 | ET0026 | [8 empty] | 21400 | 0 |  |  | Y | Y |  | N | N | N | N | Y | 2021-07-13 | 752102 | 2021-07-13 | 752102
UP | UP-15 | UPMS046 | B-RDL-1-電性量測 | 外觀量測 | 4.666667 | 0.9 | TS0145 | [8 empty] | 21450 | 0 |  |  | Y | Y |  | N | N | N | N | Y | 2024-10-28 | 762434 | 2024-10-28 | 762434
UP | UP-15 | UPMS019 | B-RDL-1-尺寸量測 | 外觀量測 | 4.666667 | 0.1 | TS0145 | [8 empty] | 21501 | 0 |  |  | Y | Y |  | N | N | N | N | Y | 2017-06-12 | 736087 | 2017-06-12 | 736087
UP | UP-15 | UPMS018 | A-RDL-1-尺寸量測 | 外觀量測 | 4.666667 | 0.1 | TS0145 | [8 empty] | 21502 | 0 |  |  | Y | Y |  | N | N | N | N | Y | 2021-07-13 | 752102 | 2021-07-13 | 752102
UP | UP-15 | UPSC039 | A-RDL1-AOI外觀檢查 | 外觀量測 | - | 0.8 | VC1548 | [8 empty] | 21550 | 0 |  |  | Y | Y |  | N | N | N | N | Y | 2024-12-30 | 752102 | 2026-06-10 | 752102
UP | UP-15 | UPSC047 | B-RDL1-AOI外觀檢查 | 外觀量測 | 12.16667 | 0.8 | VC1548 | [8 empty] | 21555 | 0 |  |  | Y | Y |  | N | N | N | N | Y | 2024-12-30 | 752102 | 2026-06-10 | 752102
UP | UP-15 | UPSC068 | Q2扣帳數量比對 | 外觀量測 | - | 0.5 | 機台自動 | [8 empty] | 21600 | 0 |  |  | Y | Y |  | N | N | N | N | Y | 2017-06-12 | 736087 | 2026-06-10 | 752102
UP | UP-15 | UPQC002 | QC-2 | QC | 60 | 1 | 人工 | [8 empty] | 23300 | 1 |  |  | Y | Y |  | N | N | N | N | Y | 2023-01-17 | 762434 | 2023-01-17 | 762434
UP | UP-15 | UPCL007 | A-SM-酸處理 | 酸洗 | 4.142857 | 0.2 | CL0201 | 復機CL0022 | [7 empty] | 23800 | 0 |  |  | Y | Y |  | N | N | N | N | Y | 2017-06-12 | 736087 | 2017-06-12 | sys
UP | UP-15 | UPRO003 | A-SM-粗化 | 粗化 | 3.222222 | 0.1 | CL0200 | [8 empty] | 23900 | 0 |  |  | Y | Y |  | N | N | N | N | Y | 2017-06-12 | 736087 | 2017-06-12 | sys
UP | UP-15 | UPOV026 | SM-粗化烘烤 | 粗化 | 1.25 | 0.2 | OV0036 | [8 empty] | 24000 | 0 |  |  | Y | Y |  | N | N | N | N | Y | 2017-06-12 | 736087 | 2017-06-12 | sys
UP | UP-15 | UPPR002 | A-SM-樹脂印刷 | 印刷 | 17 | 0.2 | PR0254 | 舊機改機 | [7 empty] | 24100 | 0 |  |  | Y | Y |  | N | N | N | N | Y | 2023-01-17 | 762434 | 2023-01-17 | 762434
UP | UP-15 | UPOV027 | A-SM-軟烤 | 印刷 | 5 | 0.7 | OV0750 | OV0751 | OV0752 | OV0789 | OV0673 | OV1237 | OV1238 |  |  | 24200 | 0 |  |  | Y | Y |  | N | N | N | N | Y | 2017-06-12 | 736087 | 2017-06-12 | sys
UP | UP-15 | UPEX027 | A-SM-A面曝光 | 印刷 | 13 | 0.2 | EX0044 | [8 empty] | 24301 | 0 |  |  | Y | Y |  | N | N | N | N | Y | 2017-06-12 | 736087 | 2017-06-12 | 736087
UP | UP-15 | UPDE006 | A-SM-顯影 | 印刷 | 1.933333 | 0.1 | DE0005 | [8 empty] | 24400 | 0 |  |  | Y | Y |  | N | N | N | N | Y | 2017-06-12 | 736087 | 2017-06-12 | sys
UP | UP-15 | UPMS022 | A-SM-尺寸量測 | 外觀量測 | 5.5 | 0.2 | TS0014 | [8 empty] | 24530 | 0 |  |  | Y | Y |  | N | N | N | N | Y | 2023-01-17 | 762434 | 2023-01-17 | 762434
UP | UP-15 | UPO2008 | A-SM-O2 plasma | 印刷 | 10.75 | 0.2 | DL0010 | [8 empty] | 24600 | 0 |  |  | Y | Y |  | N | N | N | N | Y | 2017-06-12 | 736087 | 2017-06-12 | sys
UP | UP-15 | UPEX012 | A-SM-A面全面曝光 | 印刷 | 2.5 | 0.1 | EX0028 | [8 empty] | 24700 | 0 |  |  | Y | Y |  | N | N | N | N | Y | 2017-06-12 | 736087 | 2017-06-12 | sys
UP | UP-15 | UPOV028 | A-SM-Oven硬化 | 印刷 | 12.5 | 1.7 | OV0750 | OV0751 | OV0752 | OV0789 | OV0673 | OV1237 | OV1238 |  |  | 24800 | 1 |  |  | Y | Y |  | N | N | N | N | Y | 2017-06-12 | 736087 | 2017-06-12 | sys
UP | UP-15 | UPSC006 | A-SM-外觀檢查 | 無效站點 | 無效站點 | 2.5 | 無效站點 | [8 empty] | 24900 | 2 |  |  | Y | Y |  | N | N | N | N | Y | 2017-06-12 | 736087 | 2017-06-12 | sys
UP | UP-15 | UPCL008 | B-SM-酸處理 | 酸洗 | 4.142857 | 0.2 | CL0201 | 復機CL0022 | [7 empty] | 25000 | 0 |  |  | Y | Y |  | N | N | N | N | Y | 2017-06-12 | 736087 | 2017-06-12 | sys
UP | UP-15 | UPRO004 | B-SM-粗化 | 粗化 | 3.222222 | 0.1 | CL0200 | [8 empty] | 25100 | 0 |  |  | Y | Y |  | N | N | N | N | Y | 2017-06-12 | 736087 | 2017-06-12 | sys
UP | UP-15 | UPOV036 | B-SM-粗化烘烤 | 粗化 | 1.25 | 0.2 | OV0036 | [8 empty] | 25200 | 0 |  |  | Y | Y |  | N | N | N | N | Y | 2017-06-12 | 736087 | 2017-06-12 | sys
UP | UP-15 | UPPR003 | B-SM-樹脂印刷 | 印刷 | 17 | 0.2 | PR0254 | 舊機改機 | [7 empty] | 25300 | 0 | DUMMY2 |  | Y | Y |  | N | N | N | N | Y | 2023-01-17 | 762434 | 2025-03-24 | 752102
UP | UP-15 | UPOV030 | B-SM-軟烤 | 印刷 | 5 | 0.7 | OV0750 | OV0751 | OV0752 | OV0789 | OV0673 | OV1237 | OV1238 |  |  | 25400 | 0 |  |  | Y | Y |  | N | N | N | N | Y | 2017-06-12 | 736087 | 2017-06-12 | sys
UP | UP-15 | UPEX013 | B-SM-B面曝光 | 印刷 | 13 | 0.2 | EX0044 | [8 empty] | 25500 | 0 |  |  | Y | Y |  | N | N | N | N | Y | 2023-01-17 | 762434 | 2023-01-17 | 762434
UP | UP-15 | UPDE007 | B-SM-顯影 | 印刷 | 1.933333 | 0.1 | DE0005 | [8 empty] | 25600 | 0 |  |  | Y | Y |  | N | N | N | N | Y | 2017-06-12 | 736087 | 2017-06-12 | sys
UP | UP-15 | UPMS023 | B-SM-尺寸量測 | 外觀量測 | 5.5 | 0.2 | TS0014 | [8 empty] | 25701 | 0 |  |  | Y | Y |  | N | N | N | N | Y | 2017-06-12 | 736087 | 2017-06-12 | 736087
UP | UP-15 | UPO2009 | B-SM-O2 plasma | 印刷 | 10.75 | 0.2 | DL0010 | [8 empty] | 25800 | 0 |  |  | Y | Y |  | N | N | N | N | Y | 2017-06-12 | 736087 | 2017-06-12 | sys
UP | UP-15 | UPEX014 | B-SM-B面全面曝光 | 印刷 | 2.5 | 0.1 | EX0028 | [8 empty] | 25900 | 0 |  |  | Y | Y |  | N | N | N | N | Y | 2017-06-12 | 736087 | 2017-06-12 | sys
UP | UP-15 | UPOV031 | B-SM-Oven硬化 | 印刷 | 12.5 | 1.7 | OV0750 | OV0751 | OV0752 | OV0789 | OV0673 | OV1237 | OV1238 |  |  | 26000 | 1 |  |  | Y | Y |  | N | N | N | N | Y | 2017-06-12 | 736087 | 2017-06-12 | sys
UP | UP-15 | UPSC007 | B-SM-外觀檢查 | 無效站點 | 無效站點 | 2.5 | 無效站點 | [8 empty] | 26100 | 2 |  |  | Y | Y |  | N | N | N | N | Y | 2017-06-12 | 736087 | 2017-06-12 | sys
UP | UP-15 | UPET011 | SM-Cu蝕刻 | 蝕刻清洗 | 1.288889 | 0.1 | ET0023 | [8 empty] | 26200 | 0 |  |  | Y | Y |  | N | N | N | N | Y | 2017-06-12 | 736087 | 2017-06-12 | sys
UP | UP-15 | UPCL013 | B-Cu-酸處理 | 酸洗 | 4.142857 | 0.2 | CL0201 | 復機CL0022 | [7 empty] | 26300 | 0 |  |  | Y | Y |  | N | N | N | N | Y | 2017-06-12 | 736087 | 2017-06-12 | sys
UP | UP-15 | UPOV041 | B-Cu-烘烤 | 酸洗 | 1.25 | 0.2 | OV0036 | [8 empty] | 26400 | 0 |  |  | Y | Y |  | N | N | N | N | Y | 2017-06-12 | 736087 | 2017-06-12 | sys
UP | UP-15 | UPPL015 | Cu柱雙面電鍍 | 掛鍍銅 | 5.583333 | 1.4 | PL0084 | [8 empty] | 26500 | 1 |  |  | Y | Y |  | N | N | N | N | Y | 2023-05-02 | 762434 | 2023-05-02 | 762434
UP | UP-15 | UPMS011 | B-Cu-尺寸量測 | 外觀量測 | 5.5 | 0.2 | TS0014 | [8 empty] | 26600 | 0 |  |  | Y | Y |  | N | N | N | N | Y | 2023-05-02 | 762434 | 2023-05-02 | 762434
UP | UP-15 | UPMS030 | A-Cu-尺寸量測 | 外觀量測 | 5.5 | 0.2 | TS0014 | [8 empty] | 26700 | 0 |  |  | Y | Y |  | N | N | N | N | Y | 2023-05-02 | 762434 | 2023-05-02 | 762434
UP | UP-15 | UPCL028 | NiAu-水平酸洗 | 酸洗 | 4.142857 | 0.2 | CL0201 | 復機CL0022 | [7 empty] | 26800 | 0 |  |  | Y | Y |  | N | N | N | N | Y | 2023-05-02 | 762434 | 2023-05-02 | 762434
UP | UP-15 | UPOV033 | A-NiAu-酸洗烘烤 | 蝕刻清洗 | 1.25 | 0.2 | OV0036 | [8 empty] | 26900 | 0 |  |  | Y | Y |  | N | N | N | N | Y | 2023-05-02 | 762434 | 2023-05-02 | 762434
UP | UP-15 | UPPL014 | 雙面電鍍NiAu | 掛鍍金 | 30 | 0.3 | PL0088 | [8 empty] | 27105 | 0 |  |  | Y | Y |  | N | N | N | N | Y | 2020-03-25 | 735772 | 2020-03-25 | 735772
UP | UP-15 | UPMS036 | NiAu-厚度量測 | 外觀量測 | 15 | 0.6 | XR0008 | [8 empty] | 28000 | 0 |  |  | Y | Y |  | N | N | N | N | Y | 2024-05-30 | 752102 | 2024-05-30 | 752102
UP | UP-15 | UPSC040 | A-NiAu-AOI外觀檢查 | 外觀量測 | - | 9.8 | VC1548 | [8 empty] | 28100 | 9 |  |  | Y | Y |  | N | N | N | N | Y | 2024-12-30 | 752102 | 2026-06-10 | 752102
UP | UP-15 | UPSC041 | B-NiAu-AOI外觀檢查 | 外觀量測 | 12.16667 | 9.8 | VC1548 | [8 empty] | 28200 | 9 |  |  | Y | Y |  | N | N | N | N | Y | 2024-12-30 | 752102 | 2026-06-10 | 752102
UP | UP-15 | UPSC069 | Q3扣帳數量比對 | 外觀量測 | 5 | 0.5 | 人工 | [8 empty] | 28400 | 0 |  |  | Y | Y |  | N | N | N | N | Y | 2017-06-12 | 736087 | 2026-06-10 | 752102
UP | UP-15 | UPQC003 | QC-3 | QC | 60 | 1 | 人工 | [8 empty] | 28500 | 1 |  |  | Y | Y |  | N | N | N | N | Y | 2017-06-12 | 736087 | 2017-06-12 | sys
UP | UP-15 | UPCL010 | SMT-酸處理 | 酸洗 | 4.142857 | 0.2 | CL0201 | 復機CL0022 | [7 empty] | 28600 | 0 |  |  | Y | Y |  | N | N | N | N | Y | 2017-06-12 | 736087 | 2017-06-12 | sys
UP | UP-15 | UPOV035 | SMT-酸洗烘烤 | 酸洗 | 1.25 | 0.2 | OV0036 | [8 empty] | 28700 | 0 |  |  | Y | Y |  | N | N | N | N | Y | 2017-06-12 | 736087 | 2025-03-24 | 752102
Note on F2: 含備料、外觀檢
Note on L3: 1台抵2台舊機產能